## Foglio1
Report di Controllo qualità per SPERIMENTAZIONE
|  | Report n° |  | 42019452 |  |  |  | Prodotto: | [5 empty] | Codice: |  |  | Incollare Barcode
Plastica da river litter
Società: |  |  | R.E.A. SRL | [5 empty] | Luogo Analisi: |  |  |  | CEPRANO |  |  |  | Data analisi: | 2021-06-23
|  |  |  | Ora di inizio analisi | [5 empty] | 14:00 |  |  |  |  | Ora di fine analisi |  | 18:00
[11 empty] | Valore |  |  |  | Formula | Risultato |  | Limite
| N | Peso Netto del campione | [8 empty] | kg | 70.79 |  |  |  | min 100 kg
PLASTICA | A | CPL PET | [8 empty] | g | 5770 |  |  | (valore × 0,1 / N) | % | 8.15%
| B | CPL PE | [8 empty] | g | 150 |  |  | (valore × 0,1 / N) | % | 0.21%
| C | PS ESPANSO | [8 empty] | g | 440 |  |  | (valore × 0,1 / N) | % | 0.62%
| D | PIATTI/BICCHIERI (in PS cristallo e/o PP) | [8 empty] | g | 40 |  |  | (valore × 0,1 / N) | % | 0.05%
| E | FILM di qualsiasi dimensione (non shoppers) | [8 empty] | g | 1900 |  |  | (valore × 0,1 / N) | % | 2.68%
| F | COTTON FIOC/CANNUCCE BIBITE | [8 empty] | g | 0 |  |  | (valore × 0,1 / N) | % | 0%
| G | POSATE MONOUSO | [8 empty] | g | 0 |  |  | (valore × 0,1 / N) | % | 0%
| H | TETRAPACK/POLIAC. BASE CARTA | [8 empty] | g | 730 |  |  | (valore × 0,1 / N) | % | 1.03%
| I | ALTRI IMBALLAGGI IN PLASTICA (es. vaschette, reggette, imballaggi multistrato in plastica, scatole tipo nesquik/ovomaltina) | [8 empty] | g | 4280 |  |  | (valore × 0,1 / N) | % | 6.04%
| L | PLASTICA NON IMBALLAGGIO (es. reti da cantiere, reti da pesca, lenze da pesca, corde in nylon, giocattoli, etc.) | [8 empty] | g | 7990 |  |  | (valore × 0,1 / N) | % | 11.28%
| L1 | di cui retine per mitilicoltura | [8 empty] | g | 0 |  |  | (valore × 0,1 / N) | % | 0%
| M | SHOPPERS | [8 empty] | g | 250 |  |  | (valore × 0,1 / N) | % | 0.35%
| N | SHOPPERS in BIOPOLIMERO | [8 empty] | g | 480 |  |  | (valore × 0,1 / N) | % | 0.67%
| O | MATERIALE (plastica) < 2x2 cm | [8 empty] | g | 0 |  |  | (valore × 0,1 / N) | % | 0%
NON PLASTICA | P | TESSUTO/STOFFA (es. stracci, corde in canapa etc.) | [8 empty] | g | 4230 |  |  | (valore × 0,1 / N) | % | 5.97%
| Q | ALLUMINIO (es. lattine) | [8 empty] | g | 390 |  |  | (valore × 0,1 / N) | % | 0.55%
| R | ACCIAIO | [8 empty] | g | 1770 |  |  | (valore × 0,1 / N) | % | 2.5%
| S | MATERIALE ORGANICO (es. legno, carta/cartone etc.) | [8 empty] | g | 24670 |  |  | (valore × 0,1 / N) | % | 34.84%
| T | MATERIALE (NON plastica) < 2x2 cm | [8 empty] | g | 1540 |  |  | (valore × 0,1 / N) | % | 2.17%
| U | VETRO | [8 empty] | g | 16160 |  |  | (valore × 0,1 / N) | % | 22.82%
| Z | IMBALLAGGI IN PLASTICA | [8 empty] | g | 12830 |  |  | (valore × 0,1 / N) | % | 18.12%
| W | FRAZIONI ESTRANEE | [8 empty] | g | 57960 |  |  | (valore × 0,1 / N) | % | 81.87%
| Eventuali note: | [5 empty] | Perdita di peso dovuto a contenitori per liquidi con residuo pari a 6,31 kg
| ISPETTORI |  |  | _______________________________________________________ | A. BATINI | [11 empty] | Visto e timbro del CSS
[7 empty] | Bilancia centro |  |  | Bilancia Società |  | Matricola WUNDER 104604037020
Strumento utilizzato | [5 empty] | X |  |  | X